## Лист1
Наименование смеси, вес упак. | Основные преимущества, рекомендации по применению | Основные технические характеристики | Цена, руб. | Опт. цена от 1,5 тонн, руб. | Опт. цена от 10 тонн, руб.
Смеси для пола
Камикс-6 | ● оптимальное сцепление с основанием | + слой от 20 мм | 110-00 | 105-00 | 99-00
стяжка для пола | ● для стяжки по бетонным поверхностям и растворным стяжкам | + прочн. на сжатие 100 кг/см2
25 кг | ● пригодна для наружных и внутренних работ | + расход 1,6-1,7 кг/м2 при толщине 1мм
● возможно использование в качестве кладочной смеси
Камикс-8 | ● оптимальное сцепление с основанием | + слой от 20 мм | 117-00 | 111-00 | 106-00
стяжка легкая | ● пластичная, не дает усадки | + прочн. на сжатие 50 кг/см2
25 кг | ● для облегченных стяжек | + плотность раст-ра 1300кг/м3
| ● пригодна для наружных и внутренних работ | + расход 1,3 кг/м2 при толщине 1мм
● возможно использование в качестве штукатурной смеси
Камикс-10 | ● оптимальное сцепление с основанием | + слой от 20 мм | 113-00 | 108-00 | 103-00
стяжка для пола | ● для стяжки по бетонным поверхностям и растворным стяжкам | + прочн. на сжатие 150 кг/см2
25 кг | ● пригодна для наружных и внутренних работ | + расход 1,6-1,7 кг/м2 при толщине 1мм
Камикс-10в | ● оптимальное сцепление с основанием | + слой от 20 мм | 116-00 | 110-00 | 105-00
стяжка для пола | ● не дает усадки | + прочн.на сжатие 150 кг/см2
с волокном | ● для стяжки по бетонным поверхностям и растворным стяжкам | + расход 1,6-1,7 кг/м2 при толщине1мм
25 кг | ● пригодна для наружных и внутренних работ
Камикс-100 | ● оптимальное сцепление с основанием | + слой от 20 мм | 132-00 | 126-00 | 120-00
наливной пол | ● высокая растекаемость, использование без маяков | + прочн. на сжатие 150-200 кг/см2
25 кг | ● для чистового выравнивания полов | + расход 1,6-1,7 кг/м2 при толщине 1мм
● пригодна для наружных и внутренних работ
● подходит для машинной заливки
Камикс-120 | ● оптимальное сцепление с основанием | + слой 5-10 мм | 350-00 | 340-00 | 330-00
самонивели-рующийся пол | ● отличная растекаемость | + прочн. на сжатие 200кг/см2
25 кг | ● пригодна для наружных и внутренних работ | + расход 1,6-1,7 кг/м2 при толщине 1мм
● для финишной отделки полов
Камикс-130 | ● оптимальное сцепление с основанием | + слой 8-15 мм | 198-00 | 189-00 | 180-00
полимерцементный тонкослойный наливной пол | ● высокая растекаемость, использование без маяков | + прочн. на сжатие 150кг/см2
25 кг | ● для чистового выравнивания полов | + расход 1,6-1,7 кг/м2 при толщине 1мм
● пригодна для наружных и внутренних работ
● подходит для машинной заливки
Клеевые смеси
Камикс-11 | ● подходит для всех видов кафельной плитки | + прочн. сцепления 4кг/см2 | 127-00 | 123-00 | 119-00
«ОПТИМ» | ● пластичный, удобоукладываемый | + прочн. на сжатие 100кг/см2
25 кг | ● для влажных и сухих помещений | + расход 1,5-1,6 кг/м2 при толщине 1мм
● морозостойкий
Камикс-14 | ● подходит для всех видов кафельной плитки | + прочн. сцепления 6кг/см2 | 140-00 | 136-00 | 133-00
«ПРОФИ» | ● пластичный, удобоукладываемый | + прочн. на сжатие 100кг/см2
25 кг | ● для влажных и сухих помещений | + расход 1,5-1,6 кг/м2 при толщине 1мм
● тонкослойный
● морозостойкий
Камикс-15 «УСИЛЕН-НЫЙ» | ● подходит для кафельной плитки, керамогранита | + прочн. сцепления 8кг/см2 | 201-00 | 195-00 | 188-00
25 кг | ● пластичный, удобоукладываемый | + прочн. на сжатие 150кг/см2
| ● для влажных и сухих помещений | + расход 1,5-1,6 кг/м2 при толщине 1мм
● тонкослойный
● морозостойкий
Камикс-16 «ГРАНИТ» | ● подходит для кафельной плитки, керамогранита, мраморной плитки | + прочн.сцепления 10 кг/см2 | 275-00 | 262-00 | 250-00
25 кг | ● пластичный, удобоукладываемый | + прочн. на сжатие 150кг/см2
| ● для влажных и сухих помещений, подходит для облицовки бассейнов, полов с подогревом, балконов | + расход 1,5-1,6 кг/м2 при толщине 1мм
● тонкослойный
● морозостойкий
Камикс-26 | ● пластичный | + слой 2-5 мм | 125-00 | 119-00 | 113-00
для газобетонных и твинблоков | ● высокое водоудержание внутри раствора | + прочн. на сжатие 100кг/см2
25 кг | ● тонкослойный | + расход ≈ 40 кг на 1м3 блоков при толщине 3мм
● морозостойкий
Камикс-340 | ● гипсовый | + слой 3-30 мм | 132-00 | 126-00 | 120-00
для гипсовых | ● пластичный | + прочн. на сжатие 2,5 мПа
пазогребневых блоков | ● высокое водоудержание внутри раствора | + расход 1-1,1 кг/м2 при толщине 1мм
25 кг
Штукатурки
Камикс-12 | ● цементная | + слой нанесения 3-10 мм | 132-00 | 126-00 | 120-00
мелкодисперсная | ● мелкодисперсная | + прочн. на сжатие 100 кг/см2
25 кг | ● пластичная | + расход 1,5-1,6 кг/м2 при толщине 1мм
● для тонкослойного оштукатуривания
● для оштукатуривания бассейнов, саун
Камикс-200 | ● цементно-известковая | + слой нанесения 6-15 мм | 105-00 | 100-00 | 95-00
25 кг | ● пластичная | + прочн. на сжатие 75кг/см2
| ● для помещений с сухим и влажным режимом | + расход 1,5-1,6 кг/м2 при толщине 1мм
Камикс-220 | ● цементная | + слой нанесения 6-20 мм | 123-00 | 117-00 | 111-00
для машинного и ручного нанесения | ● пластичная | + прочн. на сжатие 50 кг/см2
25 кг | ● армированная, подходит для ослабленных поверхностей | + расход 1,3-1,4 кг/м2 при толщине 1мм
● для помещений с сухим и влажным режимом
● экономичная
Камикс-400 | ● цементная | + слой нанесения 6-20 мм | 122-00 | 116-00 | 110-00
фасадная | ● пластичная | + прочн. на сжатие 50 кг/см2
легкая | ● для фасадов, помещений с влажным режимом | + расход 1,3 кг/м2 при толщине 1мм
25 кг | ● экономичная
Камикс-310 | ● гипсовая | + слой нанесения 3-30 мм | 149-00 | 144-00 | 140-00
гипсовая | ● пластичная | + прочн. на сжатие 25 кг/см2
20 кг | ● для помещений с сухим режимом | + расход 1,0-1,1 кг/м2 при толщине 1мм
● регулирует микроклимат внутри помещений (дышит)
● подходит для механизированного оштукатуривания
Камикс-320 гипсовая | ● гипсовая | + слой нанесения 8-30 мм | 132-00 | 125-00 | 119-00
| ● пластичная | + прочн. на сжатие 2,0 мПа
20 кг | ● для помещений с сухим режимом | + расход 1 кг/м2 при толщине 1мм
● возможно последующее шпаклевание поверхности мокрым способом и доведение её до глянца
● регулирует микроклимат внутри помещений (дышит)
● подходит для механизированного оштукатуривания
Шпаклевки
Камикс-32 | ● для предварительной и финишной отделки | + расход 1,0-1,1 кг/м2 при толщине 1мм | 210-00 | 199-00 | 190-00
полимерная | ● пластичная
20 кг | ● для сухих помещений под покраску или оклейку обоями
● легко ошкуривается
Камикс-33 | ● финишная | + расход 1,0-1,1 кг/м2 при толщине 1мм | 250-00 | 240-00 | 230-00
полимерная | ● белая
финишная | ● пластичная
20 кг | ● для сухих помещений под покраску или оклейку обоями
● легко ошкуривается
Камикс-36 | ● пластичная | + расход 1,0-1,2 кг/м2 при толщине 1мм | 250-00 | 240-00 | 230-00
цементная | ● для фасадов, помещений с влажным режимом
фасадная | ● можно использовать для получения фактурных покрытий
20 кг
Камикс-40 | ● пластичная | + расход 1,0-1,1 кг/м2 при толщине 1мм | 250-00 | 240-00 | 230-00
гипсовая | ● безусадочная
универсальная | ● для сухих помещений под покраску или оклейку обоями
20 кг | ● можно использовать для приклеивания ГКЛ и для шпаклевания стыков ГКЛ
● регулирует микроклимат внутри помещений (дышит)
Камикс-44 | ● пластичная | + расход 1,0-1,1 кг/м2 при толщине 1мм +слой нанесения от 0,8 мм | 186-00 | 180-00 | 175-00
гипсовая | ● безусадочная
выравнивающая | ● для сухих помещений под покраску или оклейку обоями
20 кг | ● для шпаклевания стыков ГКЛ
● регулирует микроклимат внутри помещений (дышит)
Кладочные смеси
Камикс-4 кладочная смесь | ● морозостойкая | + прочность на сжатие 100 кг/см2 | 89-00 | 85-00 | 81-00
25 кг | ● для кладки кирпича | + прочность на сжатие 150 кг/см2 | 91-00 | 87-00 | 83-00
● для общестроительных работ
Клеевые смеси ГОСТ 28013-98 Шпаклевки ТУ 5772-001-73898032-2004
ООО «КАМИКС» 614990, г. Пермь, ул. Промышленная, 87
тел/факс (342) 294-65-22, 294-36-45
www.kamix.perm.ru, e-mail: kamix2007@mail.ru
Доставка по Перми, наличная и безналичная форма оплаты, возможна оплата на объекте
Для дилеров, при приобретении крупных объемов действуют специальные цены!!!